## FA 분석 의뢰서
FA request (FA 분석 의뢰서) |  |  |  |  | 요청 일자 |  | 2026-10-01 | [12 empty] | Tray no.1
[5 empty] | 요청 부서 |  | CQE
[5 empty] | 요청 담당자 |  | 김승언 | [13 empty] | 10 | 9 | 8 | 7 | 6 | 5 | 4 | 3 | 2 | 1
[5 empty] | FA 의뢰 Sample 수량 |  | 20ea | [13 empty] | 20 | 19 | 18 | 17 | 16 | 15 | 14 | 13 | 12 | 11
[5 empty] | Sample 전달 일자 |  | 2026-10-01
기본 작성사항 | 품목명 |  | 세부 내역
| Fail Category |  | RMA | MP | MP ORT | NPI | REL | QUAL | INTERNAL
| Customer |  | MNT
| Failure history (Back ground) |  | FT3 HB5
| Rel condition |  | None | [6 empty] | <Lot Summary>
| Device |  | M88DR5RCD03A1-11DDT | [6 empty] | Device | LOT ID | FLOW | ReTest | InQty | Good | Fail | Yield | B1 | B5
| Lot# |  | PG7H25.3 | [6 empty] | M88DR5RCD03A1-11DDT | PG7H25.3 | FT3 | R0 | 34203 | 33421 | 782 | 97.71% | 33421 | 20
| Failure origin |  | Unknown | [6 empty] | M88DR5RCD03A1-11DDT | PG7H25.3 | FT3 | R1 | 782 | 504 | 278 | 64.45% | 504 | 20
| Fail mode |  | HB5 Open | [6 empty] | M88DR5RCD03A1-11DDT | PG7H25.3 | FT3 | R2 | 278 | 129 | 149 | 46.4% | 129 | 20
| Fail pin information |  | refer to right table | [6 empty] | M88DR5RCD03A1-11DDT | PG7H25.3 | FT3 | Final | 34203 | 34054 | 149 | 99.56% | 34054 | 20
| PCB bender |  | - | [15 empty] | 0.05873%
| Shipping state |  | 2026-10-01 | [6 empty] | < PG7H25.3 FAIL PIN>
| Fail rate |  | 20F/34,203 = 0.06%, limit: 0.05% | [6 empty] | UNIT | FAIL PIN
[10 empty] | UNIT#1 | BCOM0_A
| Needed information | [8 empty] | UNIT#2 | BCOM0_A
|  | PKG drawing | [7 empty] | UNIT#3 | BCOM0_A
|  | Bump drawing | [7 empty] | UNIT#4 | BCOM0_A
|  | PCB drawing | [7 empty] | UNIT#5 | BCOM0_A
|  | Net list | [7 empty] | UNIT#6 | BCOM0_A
| Process issue 사항 | [8 empty] | UNIT#7 | DLBD_B, DLBD_B, DLBD_B …
| Remark(due date, etc) |  | NDFA(Visual X-Ray IV) | [6 empty] | UNIT#8 | BCOM0_A
[10 empty] | UNIT#9 | DERROR_IN_B_N , DERROR_IN_B_N , BCOM0_A…
[10 empty] | UNIT#10 | BCOM0_A
[10 empty] | UNIT#11 | BCOM0_A
[10 empty] | UNIT#12 | DERROR_IN_B_N
[10 empty] | UNIT#13 | DLBD_B
[10 empty] | UNIT#14 | QBCA5_A
[10 empty] | UNIT#15 | QACA3_A, QACA3_A, QACA3_A …
[10 empty] | UNIT#16 | BCOM0_A
[10 empty] | UNIT#17 | BCOM0_A
[10 empty] | UNIT#18 | BCOM0_A
[10 empty] | UNIT#19 | BCOM0_A
[10 empty] | UNIT#20 | BCOM0_A
[10 empty] | # | LOT ID | STRIP ID | X | Y | UNIT ID | WAFER ID | WAFER COL | WAFER ROW | Fail
[10 empty] | 1 | PG7H25.3 | 13484310004S 013A | 1 | 3 | 260700011DS7 | PG7H2500-10 | 52 | 12 | 1
[10 empty] | 2 | PG7H25.3 | 13484310004S 045G | 1 | 3 | 260700011UBR | PG7H2500-09 | 22 | 49 | 1
[10 empty] | 3 | PG7H25.3 | 13484310004S 027A | 1 | 3 | 26070001226K | PG7H2500-09 | 14 | 28 | 1
[10 empty] | 4 | PG7H25.3 | 13484310004S 022B | 1 | 3 | 260700011QQX | PG7H2500-11 | 42 | 39 | 1
[10 empty] | 5 | PG7H25.3 | 13484310004S 037D | 1 | 3 | 260700012327 | PG7H2500-09 | 62 | 39 | 1
[10 empty] | 6 | PG7H25.3 | 13484310004S 052C | 1 | 3 | 260700011J4F | PG7H2500-09 | 16 | 67 | 1
[10 empty] | 7 | PG7H25.3 | 13484310004S 050D | 5 | 1 | 260700011L3D | PG7H2500-09 | 10 | 64 | 1
[10 empty] | 8 | PG7H25.3 | 13484310004S 043E | 1 | 3 | 2607000125P5 | PG7H2500-09 | 40 | 30 | 1
[10 empty] | 9 | PG7H25.3 | 13484310004S 023A | 14 | 7 | 260700011ZWC | PG7H2500-10 | 94 | 30 | 1
[10 empty] | 10 | PG7H25.3 | 13484310004S 006D | 1 | 3 | 260700012C15 | PG7H2500-09 | 53 | 88 | 1
[10 empty] | 11 | PG7H25.3 | 13484310004S 025G | 1 | 3 | 260700011XYK | PG7H2500-11 | 77 | 12 | 1
[10 empty] | 12 | PG7H25.3 01 | 13484310004S 012D | 13 | 1 | 26070000WD5D | PG7H2500-12 | 65 | 7 | 1
[10 empty] | 13 | PG7H25.3 01 | 13484310004S 058H | 10 | 1 | 26070000WCDW | PG7H2500-10 | 63 | 78 | 1
[10 empty] | 14 | PG7H25.3 01 | 13484310004S 001C | 8 | 4 | 26070000WEAS | PG7H2500-12 | 74 | 90 | 1
[10 empty] | 15 | PG7H25.3 01 | 13484310004S 030G | 2 | 3 | 26070000WRZQ | PG7H2500-10 | 77 | 88 | 1
[10 empty] | 16 | PG7H25.3 | 13484310004S 032D | 1 | 3 | 2607000120B1 | PG7H2500-11 | 69 | 23 | 1
[10 empty] | 17 | PG7H25.3 | 13484310004S 045F | 1 | 3 | 260700011EWB | PG7H2500-11 | 67 | 46 | 1
[10 empty] | 18 | PG7H25.3 | 13484310004S 013H | 1 | 3 | 2607000128EB | PG7H2500-09 | 77 | 23 | 1
[10 empty] | 19 | PG7H25.3 | 13484310004S 044E | 1 | 3 | 260700011GRV | PG7H2500-10 | 41 | 18 | 1
[10 empty] | 20 | PG7H25.3 | 13484310004S 056H | 1 | 3 | 260700011XBD | PG7H2500-10 | 42 | 38 | 1

## 인수인계서_작성 예시 (hidden)
작성 tip
FA request (FA 분석 의뢰서) |  |  |  |  | 발행번호(e-FA #) |  | 100000XXXX
[5 empty] | 요청 일자 |  | 2023-02-10
[5 empty] | 요청 부서 |  | JSCK-CQE
[5 empty] | 요청 담당자 |  | 홍길동
[5 empty] | FA 의뢰 Sample 수량 |  | 10 |  |  | Internal
[5 empty] | Sample 발송 일자 |  | 2023-02-10_오전 9시 FGS 배차
기본 작성사항 | 품목명 |  | 세부 내역
| Fail Category |  | REL(P3)
| Background |  | REL P3 THB 1000 간 Reverse_I_VGH_DC30 fail 5개 발생으로 FA 긴급 대응 요망 | [5 empty] | FA 의뢰 배경 설명
| Device name |  | Cepxxx
| Issue description |  | Hbin 4_Reverse_I_VGH_DC30 | [5 empty] | Fail mode 가 많을 경우 대표 fail 기입
| Issue date |  | 2023-02-09 | [5 empty] | Issue가 발생 한 날짜
| Fail rate |  | 5%(5/100) | [5 empty] | Yield 기입 요망
| Remark |  | 2023-02-12 고객사 미팅이 있으므로 NDFA 우선적으로 진행 요망 | [5 empty] | 요청 사항 기입
RMA 추가작성 | CM site | [7 empty] | FA 의뢰 배경 설명
| CM site issued date | [7 empty] | RMA 발생 날짜
| Sample received date | [7 empty] | JSCK RMA 수령 날짜 | RMA
CM Rader#
JSCK Rader#
| Remark | [7 empty] | 요청 사항 기입
인수인계 내역
인계부서 |  |  |  |  | 인수부서
인계시간 |  |  |  | SECURITY | 인수시간 |  |  | SECURITY
결재 |  | 담당자 | 승인자 | 확인자 | 결재 | 담당자 | 승인자 | 확인자
직급/성명 |  |  |  |  | 직급/성명
날짜
Note on E11: FA 의뢰 배경 설명
Note on E13: Fail mode 가 많을 경우 대표 fail 기입
Note on E14: Issue가 발생 한 날짜
Note on E15: Yield 기입 요망
Note on E16: 요청 사항 기입
Note on E17: FA 의뢰 배경 설명
Note on E18: RMA 발생 날짜
Note on E19: JSCK RMA 수령 날짜
Note on E22: 요청 사항 기입