## FA 분석 의뢰서
FA request (FA 분석 의뢰서) |  |  |  |  | 요청 일자 |  | 2026-07-30
[5 empty] | 요청 부서 |  | CQE
[5 empty] | 요청 담당자 |  | 김승언
[5 empty] | FA 의뢰 Sample 수량 |  | 6ea
[5 empty] | Sample 전달 일자 |  | 2026-07-30 |  |  | Data | CUST DEVICE | LOT # | QTY IN | YIELD | BIN1 | BIN15 | Bin15 rate | Hold | dppm
기본 작성사항 | 품목명 |  | 세부 내역 | [6 empty] | 2026-07-04 | M88DR4RCD02PH1-13DT | PFLT59.6 | 31831 | 99.9% | 31800 | 3 | 0.009425% | 0 | 94.24775
| Fail Category |  | RMA | MP | MP ORT | NPI | REL | QUAL | INTERNAL | 2026-07-08 | M88DR4RCD02PH1-13DT | PFLT59.3 | 25458 | 99.85% | 25419 | 3 | 0.01178% | 1 | 117.8412
| Customer |  | MNT | [6 empty] | 2026-07-15 | M88DR4RCD02PH1-13DT | PFLT59.5 | 25415 | 99.92% | 25394 | 1 | 0.003935% | 0 | 39.34684
| Failure history (Back ground) |  | SCK FT3 HB15(Short) Fail 발생, Fail rate: 0.118% (3F/25,458ea, limit:0.01%) | [6 empty] | 2026-07-22 | M88DR4RCD02PH1-13DT | PFLT59.2 | 25572 | 99.87% | 25540 | 1 | 0.003911% | 0 | 39.10527
| Rel condition |  | N/A | [6 empty] | 2026-07-26 | M88DR4RCD02PH1-13DT | PFLT59.1 | 25501 | 99.9% | 25475 | 1 | 0.003921% | 0 | 39.21415
| Device |  | M88DR4RCD02PH1-13DT | [6 empty] | 2026-07-28 | M88DR4RCD02PH1-13DT | PFLT59.4 | 25485 | 99.67% | 25402 | 0 | 0% | 0 | 0
| Lot# |  | PFLT59.3
| Failure origin |  | Short fail | [6 empty] | Customer | Device |  | Lot# | 공정 | Bin # | 수량 | FAIL PIN
| Fail mode |  | Short fail | [6 empty] | MNT | M88DR4RCD02PH1-13DT |  | PFLT59.1 |  | HB15 | 1 | VDD
| Fail pin information |  | refer to right table | [6 empty] | MNT | M88DR4RCD02PH1-13DT |  | PFLT59.2 |  | HB15 | 1 | VDD
| PCB bender | [8 empty] | MNT | M88DR4RCD02PH1-13DT |  | PFLT59.5 |  | HB15 | 1 | VDD
| Shipping state |  | None | [6 empty] | MNT | M88DR4RCD02PH1-13DT |  | PFLT59.6 |  | HB15 | 3 | 1. CK_T & CK_C
| Fail rate |  | 0.157% (3F/25,458ea, limit:0.01%) | [13 empty] | 2. QAA8
3. QAA8
Needed information
|  | PKG drawing | [7 empty] | 하기 자재 VDD FAIL PIN 에 대한 test data value 및 range 공유 드립니다
|  | Bump drawing | [7 empty] | 해당 DATA는 양산 DATA라 용량이 커서 하기로 정리하여 update 드립니다.
|  | PCB drawing | [7 empty] | ( LIMIT : 0 ~ 2 )
Net list
| Process issue 사항 | [8 empty] | Lot | TestsExpression | MeasureName | Q0 | Count | Low Limit | High Limit | Below LSL Count | Above USL Count | Measuring Unit
| Remark(due date, etc) |  | PFLT59.6 DFA( Top down P-Lap and Decap and SAT for white bump in fail pin area) | [6 empty] | pflt59.1 | (1) M_ Power_short:VDD@VDD[1]@VDD | M_ Power_short:VDD@VDD[1]@VDD | -0.06103827 | 1 | 0 | 2 | 1 | 0
[10 empty] | pflt59.2 | (1) M_ Power_short:VDD@VDD[1]@VDD | M_ Power_short:VDD@VDD[1]@VDD | 35.14499 | 1 | 0 | 2 | 0 | 1
[10 empty] | pflt59.5 | (1) M_ Power_short:VDD@VDD[1]@VDD | M_ Power_short:VDD@VDD[1]@VDD | -0.06103827 | 1 | 0 | 2 | 1 | 0

## 인수인계서_작성 예시 (hidden)
작성 tip
FA request (FA 분석 의뢰서) |  |  |  |  | 발행번호(e-FA #) |  | 100000XXXX
[5 empty] | 요청 일자 |  | 2023-02-10
[5 empty] | 요청 부서 |  | JSCK-CQE
[5 empty] | 요청 담당자 |  | 홍길동
[5 empty] | FA 의뢰 Sample 수량 |  | 10 |  |  | Internal
[5 empty] | Sample 발송 일자 |  | 2023-02-10_오전 9시 FGS 배차
기본 작성사항 | 품목명 |  | 세부 내역
| Fail Category |  | REL(P3)
| Background |  | REL P3 THB 1000 간 Reverse_I_VGH_DC30 fail 5개 발생으로 FA 긴급 대응 요망 | [5 empty] | FA 의뢰 배경 설명
| Device name |  | Cepxxx
| Issue description |  | Hbin 4_Reverse_I_VGH_DC30 | [5 empty] | Fail mode 가 많을 경우 대표 fail 기입
| Issue date |  | 2023-02-09 | [5 empty] | Issue가 발생 한 날짜
| Fail rate |  | 5%(5/100) | [5 empty] | Yield 기입 요망
| Remark |  | 2023-02-12 고객사 미팅이 있으므로 NDFA 우선적으로 진행 요망 | [5 empty] | 요청 사항 기입
RMA 추가작성 | CM site | [7 empty] | FA 의뢰 배경 설명
| CM site issued date | [7 empty] | RMA 발생 날짜
| Sample received date | [7 empty] | JSCK RMA 수령 날짜 | RMA
CM Rader#
JSCK Rader#
| Remark | [7 empty] | 요청 사항 기입
인수인계 내역
인계부서 |  |  |  |  | 인수부서
인계시간 |  |  |  | SECURITY | 인수시간 |  |  | SECURITY
결재 |  | 담당자 | 승인자 | 확인자 | 결재 | 담당자 | 승인자 | 확인자
직급/성명 |  |  |  |  | 직급/성명
날짜
Note on E11: FA 의뢰 배경 설명
Note on E13: Fail mode 가 많을 경우 대표 fail 기입
Note on E14: Issue가 발생 한 날짜
Note on E15: Yield 기입 요망
Note on E16: 요청 사항 기입
Note on E17: FA 의뢰 배경 설명
Note on E18: RMA 발생 날짜
Note on E19: JSCK RMA 수령 날짜
Note on E22: 요청 사항 기입