## FA 분석 의뢰서
FA request (FA 분석 의뢰서) |  |  |  |  | 요청 일자 |  | 2026-09-01
[5 empty] | 요청 부서 |  | CQE
[5 empty] | 요청 담당자 |  | 김승언
[5 empty] | FA 의뢰 Sample 수량 |  | 1ea(from 5ea NDFA complete units, TTL 15ea)
[5 empty] | Sample 전달 일자 |  | 2026-09-01
기본 작성사항 | 품목명 |  | 세부 내역
| Fail Category |  | RMA | MP | MP ORT | NPI | REL | QUAL | INTERNAL
| Customer |  | MNT
| Failure history (Back ground) |  | FT2 HB5 Short
| Rel condition |  | None | [6 empty] | <Lot Summary>
| Device |  | M88RT51632A1-11 | [6 empty] | Device | LOT ID | FLOW | ReTest | InQty | Good | Fail | Yield | B1 | B5 | B6 | B9 | B11 | B12 | B13 | B14 | B15
| Lot# |  | PB4H85.2 M | [6 empty] | M88RT51632A1-11 | PB4H85.2 M | FT2 | Final | 6574 | 6548 | 26 | 99.6% | 6548 | 15 | 0 | 0 | 1 | 2 | 1 | 4 | 3
| Failure origin |  | Unknown | [15 empty] | 0.2282%
| Fail mode |  | HB5 Short fail | [6 empty] | < FAIL PIN>
| Fail pin information |  | refer to right table | [6 empty] | UNIT | FAIL PIN
| PCB bender |  | - | [6 empty] | UNIT#1 | SMB_ADDR_3, JTAG_TMS, RX_DET_BYP
| Shipping state |  | 2026-09-01 | [6 empty] | UNIT#2 | SMB_ADDR_1, SMBDAT, JTAG_TCK …
| Fail rate |  | 15F/6.5K 0.228% | [6 empty] | UNIT#3 | SMB_ADDR_1, SMB_ADDR_3, RX_DET_BYP
[10 empty] | UNIT#4 | SMB_ADDR_1, SMBDAT, JTAG_TCK, JTAG_TMS
| Needed information | [8 empty] | UNIT#5 | SMB_ADDR_3, JTAG_TDO
|  | PKG drawing | [7 empty] | UNIT#6 | GPIO2, GPIO3
|  | Bump drawing | [7 empty] | UNIT#7 | JTAG_TDI, GPIO1, GPIO2 …
|  | PCB drawing | [7 empty] | UNIT#8 | RX_DET_BYP
|  | Net list | [7 empty] | UNIT#9 | SMB_ADDR_1
| Process issue 사항 | [8 empty] | UNIT#10 | RX_DET_BYP, PGOOD_RST_N
| Remark(due date, etc) |  | DFA_SAT to see any die crack aspect(remove H/S) | [6 empty] | UNIT#11 | JTAG_TDI, GPIO1
[10 empty] | UNIT#12 | JTAG_TMS, PGOOD_RST_N, GPIO0
[10 empty] | UNIT#13 | SMB_ADDR_1, SMBDAT, JTAG_TCK …
[10 empty] | UNIT#14 | RX_DET_BYP, GPIO2, GPIO3
[10 empty] | UNIT#15 | RX_DET_BYP, GPIO1

## 인수인계서_작성 예시 (hidden)
작성 tip
FA request (FA 분석 의뢰서) |  |  |  |  | 발행번호(e-FA #) |  | 100000XXXX
[5 empty] | 요청 일자 |  | 2023-02-10
[5 empty] | 요청 부서 |  | JSCK-CQE
[5 empty] | 요청 담당자 |  | 홍길동
[5 empty] | FA 의뢰 Sample 수량 |  | 10 |  |  | Internal
[5 empty] | Sample 발송 일자 |  | 2023-02-10_오전 9시 FGS 배차
기본 작성사항 | 품목명 |  | 세부 내역
| Fail Category |  | REL(P3)
| Background |  | REL P3 THB 1000 간 Reverse_I_VGH_DC30 fail 5개 발생으로 FA 긴급 대응 요망 | [5 empty] | FA 의뢰 배경 설명
| Device name |  | Cepxxx
| Issue description |  | Hbin 4_Reverse_I_VGH_DC30 | [5 empty] | Fail mode 가 많을 경우 대표 fail 기입
| Issue date |  | 2023-02-09 | [5 empty] | Issue가 발생 한 날짜
| Fail rate |  | 5%(5/100) | [5 empty] | Yield 기입 요망
| Remark |  | 2023-02-12 고객사 미팅이 있으므로 NDFA 우선적으로 진행 요망 | [5 empty] | 요청 사항 기입
RMA 추가작성 | CM site | [7 empty] | FA 의뢰 배경 설명
| CM site issued date | [7 empty] | RMA 발생 날짜
| Sample received date | [7 empty] | JSCK RMA 수령 날짜 | RMA
CM Rader#
JSCK Rader#
| Remark | [7 empty] | 요청 사항 기입
인수인계 내역
인계부서 |  |  |  |  | 인수부서
인계시간 |  |  |  | SECURITY | 인수시간 |  |  | SECURITY
결재 |  | 담당자 | 승인자 | 확인자 | 결재 | 담당자 | 승인자 | 확인자
직급/성명 |  |  |  |  | 직급/성명
날짜
Note on E11: FA 의뢰 배경 설명
Note on E13: Fail mode 가 많을 경우 대표 fail 기입
Note on E14: Issue가 발생 한 날짜
Note on E15: Yield 기입 요망
Note on E16: 요청 사항 기입
Note on E17: FA 의뢰 배경 설명
Note on E18: RMA 발생 날짜
Note on E19: JSCK RMA 수령 날짜
Note on E22: 요청 사항 기입