## FA 분석 의뢰서
FA request (FA 분석 의뢰서) |  |  |  |  | 요청 일자 |  | 2026-07-09
[5 empty] | 요청 부서 |  | CQE
[5 empty] | 요청 담당자 |  | 김승언
[5 empty] | FA 의뢰 Sample 수량 |  | 3ea
[5 empty] | Sample 전달 일자 |  | 2026-07-09
기본 작성사항 | 품목명 |  | 세부 내역
| Fail Category |  | RMA | MP | MP ORT | NPI | REL | QUAL | INTERNAL
| Customer |  | MNT
| Failure history (Back ground) |  | SCK FT3 HB15(Short) Fail 발생, Fail rate: 0.157% (4F/25,458ea, limit:0.01%)
| Rel condition |  | N/A
| Device |  | M88DR4RCD02PH1-13DT
| Lot# |  | PFLT59.3
| Failure origin |  | Short fail
| Fail mode |  | Short fail
| Fail pin information |  | refer to right table | [6 empty] | < PFLT59.3 FAIL PIN>
| PCB bender |  | DaeDuck | [6 empty] | UNIT | FAIL PIN
| Shipping state |  | None | [6 empty] | UNIT#1 | Y0_T
| Fail rate |  | 0.157% (4F/25,458ea, limit:0.01%) | [6 empty] | UNIT#2 | QAA17
[10 empty] | UNIT#3 | BVREFCA
| Needed information | [24 empty] | Lmit: 0.01%
|  | PKG drawing | [7 empty] | Device | LOT ID | FLOW | ReTest | InQty | Good | Fail | Yield | B1 | B5 | B6 | B7 | B8 | B9 | B12 | B14 | B15 | JAM
|  | Bump drawing | [7 empty] | M88DR4RCD02PH1-13DT | PFLT59.3 | FT3 | Final | 25458 | 25419 | 39 | 99.84% | 25419 | 3 | 2 | 5 | 14 | 0 | 10 | 1 | 4 | 0
PCB drawing
Net list
Process issue 사항
| Remark(due date, etc) |  | Customer request NDFA (Visual, IV, SAT, X-Ray)

## 인수인계서_작성 예시 (hidden)
작성 tip
FA request (FA 분석 의뢰서) |  |  |  |  | 발행번호(e-FA #) |  | 100000XXXX
[5 empty] | 요청 일자 |  | 2023-02-10
[5 empty] | 요청 부서 |  | JSCK-CQE
[5 empty] | 요청 담당자 |  | 홍길동
[5 empty] | FA 의뢰 Sample 수량 |  | 10 |  |  | Internal
[5 empty] | Sample 발송 일자 |  | 2023-02-10_오전 9시 FGS 배차
기본 작성사항 | 품목명 |  | 세부 내역
| Fail Category |  | REL(P3)
| Background |  | REL P3 THB 1000 간 Reverse_I_VGH_DC30 fail 5개 발생으로 FA 긴급 대응 요망 | [5 empty] | FA 의뢰 배경 설명
| Device name |  | Cepxxx
| Issue description |  | Hbin 4_Reverse_I_VGH_DC30 | [5 empty] | Fail mode 가 많을 경우 대표 fail 기입
| Issue date |  | 2023-02-09 | [5 empty] | Issue가 발생 한 날짜
| Fail rate |  | 5%(5/100) | [5 empty] | Yield 기입 요망
| Remark |  | 2023-02-12 고객사 미팅이 있으므로 NDFA 우선적으로 진행 요망 | [5 empty] | 요청 사항 기입
RMA 추가작성 | CM site | [7 empty] | FA 의뢰 배경 설명
| CM site issued date | [7 empty] | RMA 발생 날짜
| Sample received date | [7 empty] | JSCK RMA 수령 날짜 | RMA
CM Rader#
JSCK Rader#
| Remark | [7 empty] | 요청 사항 기입
인수인계 내역
인계부서 |  |  |  |  | 인수부서
인계시간 |  |  |  | SECURITY | 인수시간 |  |  | SECURITY
결재 |  | 담당자 | 승인자 | 확인자 | 결재 | 담당자 | 승인자 | 확인자
직급/성명 |  |  |  |  | 직급/성명
날짜
Note on E11: FA 의뢰 배경 설명
Note on E13: Fail mode 가 많을 경우 대표 fail 기입
Note on E14: Issue가 발생 한 날짜
Note on E15: Yield 기입 요망
Note on E16: 요청 사항 기입
Note on E17: FA 의뢰 배경 설명
Note on E18: RMA 발생 날짜
Note on E19: JSCK RMA 수령 날짜
Note on E22: 요청 사항 기입